## Титульный лист
ПРИЛОЖЕНИЕ 12 К ЕДИНЫМ ТЕХНИЧЕСКИМ ТРЕБОВАНИЯМ КОМПАНИИ № П1-01.05 М-0005 «ТЕХНИЧЕСКИЕ ТРЕБОВАНИЯ К УЭЦН, ШСНУ, НКТ И ДРУГОМУ ОБОРУДОВАНИЮ ДЛЯ ДОБЫЧИ НЕФТИ» ВЕРСИЯ 6 ИЗМ. 3
ТЕХНИЧЕСКИЕ ТРЕБОВАНИЯ К НАСОСНЫМ ШТАНГАМ

## НШ
Штанги насосные - технические требования
№ | Исполнение штанг | К 1 | К 2 | К3
1 | Штанги насосные
1.1 | Характеристика нефтепромысловой среды | 1. До 99% пластовой воды с минерализацией до 10 г/л при отсутствии растворенных H2S, CO2 и O2. 2. До 50% пластовой воды с минерализацией до 50 г/л при отсутствии растворенных H2S, CO2 и O2. 3. Безводная нефть с содержанием H2S до 60 мг/л. | 1. До 99% пластовой воды с минерализацией до 10 г/л при отсутствии растворенных H2S, CO2 и O2. 2. До 60% пластовой воды с минерализацией до 50 г/л при отсутствии растворенных H2S, CO2 и O2. 3. До 60% пластовой воды с минерализацией до 100 г/л и присутствием растворенных H2S, CO2 и O2 вместе или порознь) до 20 мг/л. 4. До 60% пластовой воды с минерализацией до 50 г/л и содержанием H2S до 150 мг/л. 5. Безводная нефть с содержанием H2S до 400 мг/л. | 1. Свыше 60% пластовой воды с минерализацией более 50 г/л при отсутствии растворенных H2S, CO2 и O2. 2. Свыше 60% пластовых вод и присутствием H2S, CO2 и O2 (вместе или порознь). 3. До 60% пластовой воды с минерализацией более 100 г/л и присутствием растворенных H2S, CO2 и O2 (вместе или порознь) до 20 мг/л. 4. До 60% пластовой воды с минерализацией свыше 50 г/л и содержанием H2S до 150 мг/л. 5. Безводная нефть с содержанием H2S до 400 мг/л.
1.2 | Конструкция, основные параметры и размеры штанг | Согласно ГОСТ 31825-2012 или стандарту API Spec 11В
2 | Требования к прочностным характеристикам
2.1 | Классы штанг | K, C, D (по таб. №13, 14 ГОСТ 31825-2012 или Стандарту API Spec 11В)
2.2 | Требования к материалам | Штанги должны изготавливаться из горячекатанного проката высокой точности (А) по ГОСТ 2590-2006, из калиброванного проката по ГОСТ 7417-75 или из прутков по отдельным ТУ. Хим состав материалла штанг должен соответствовать требованиям ГОСТ 1050-2013, ГОСТ 4543-2016 или спец тех.условий, согласованных с Заказчиком. Специальные стали должны содержать никель, хром, молибден, в общем количестве не менее 1,15%.
2.3 | Химический состав стали штанг и виды термической обработки | Таблицы Е.1 и Е.2 ГОСТ 31825-2012
2.4 | Химический состав материала покрытия наружной поверхности | Таблица №17 ГОСТ 31825-2012
2.5 | Ремонтопригодность | Штанги должны обеспечивать возможность снятия остаточных деформаций и усталостных напряжений.
2.6 | Отклонение от прямолинейности тела штанги | не более 1 мм на длине 305 мм
2.7 | Допуск симметричности граней квадрата относительно оси тела штанги в диаметральном выражении на длине 430 мм от центра граней квадратной шейки | не более 0,5 мм
2.8 | Допуск несоосности наружного диаметра упорного бурта относительно тела штанги в диаметральном выражении на длине 457 мм от торца упорного бурта для штанг нормальной длины (8000) и на длине 300 мм для укороченных штанг. | не более 1 мм
2.9 | Допуск несоосности резьбы штанги относительно оси наружного диаметра упорного бурта в диаметральном выражении | не более 0,1 мм
2.10 | Изгиб штанги (непрямолинейность оси штанги или штока свыше 1 мм на 150 мм) | не допускается
2.11 | На теле штанг допускаются без удаления продольные нарушения сплошности металла глубиной | не более 0,5 мм и поперечные - не более 0,1 мм.
2.12 | Требования к резьбе штанг | Резьба штанг должна быть накатанной, а зарезьбовая канавка обкатанной. Резьба штанг должна быть гладкой. Шероховатость поверхности резьбы до Ra 2,2 мкм. При наличии дефектов в виде забоин, сколов, выкрашиваний на любой из граней одной нитки резьбы ниже ее среднего диаметра изделие бракуется. При наличии дефектов в виде забоин, сколов, выкрашиваний на 2-х или более нитках с глубиной до 10% высоты резьбы - изделие бракуется.
2.13 | Маркировка | Маркировка наносится пластическим деформированием с обоих концов штанги на квадратную шейку: На одной стороне наносятся -условный диаметр штанги, условное обозначение изготовителя, месяц и год выпуска, класс штанги. На противоположной стороне квадратной шейки наносят - марку стали, номер плавки, вид термообработки. Литер смены, которой была отштампована штанга или личное клеймо кузнеца наносится на торец ниппеля штанги.
2.14 | Требования к транспортировке и хранению | Резьба штанг должна быть защищена технологическими заглушками, исключающими возможность повреждения.
2.15 | Вероятность безотказной работы, млн.циклов | Не менее 0,996, а для стеклопластиковых 0,999 от базового количества циклов 5 млн.
2.16 | Срок службы | 5,5 лет
2.17 | Гарантийный срок службы | Не менее 12 месяцев , начиная с первого дня спуска в эксплуатацию
2.18 | Конструкция должна соответствовать | Согласно ГОСТ 31825-2012 или стандарту API Spec 11В
2.19 | Упаковка (пакетирование) штанг | Согласно ГОСТ 31825-2012 или стандарту API Spec 11В
2.20 | Паспорт | Должен быть оформлен отдельно на пакет штанг; поставляется совместно со штангами в герметичных упаковках в доступном месте
2.21 | Документация | Поставщик обеспечивает конструкторской документацией, необходимой для эксплуатации (ТУ, ТО, РЭ, Программа и методика испытаний), проведения входного контроля изделий и запчастей (рабочие чертежи), техническими требованиями на дефектацию узлов и деталей. Техническая документация предоставляется на русском языке в электронном виде либо по электронной почте, либо на электронных носителях информации (CD или DVD дисках)
3 | Муфты соединительные и переводные
3.1 | Предел прочности на растяжение, МПа | Согласно ГОСТ 31825-2012 или стандарту API Spec 11В
3.2 | Требования к изготовливлению муфт | а) круглый калиброванный прокат ГОСТ 7417-75, СТАЛЬ 40 И 45 ГОСТ 1050-2013, СТАЛЬ 20Н2М,20ХН2М ГОСТ 4543-71. б) из труб ГОСТ 8734-75, из СТАЛИ марок 45 по ГОСТ 1050-2013 в) из горячекатанного поката ГОСТ 2590-2006 из марок стали перечисленных в п. "а)".
3.3 | Требования к изготовлению муфт класса S и SM | Согласно ГОСТ 31825-2012 или стандарту API Spec 11В
3.4 | На поверхности муфт не должно быть трещин и не должно быть местных и отдельных дефектов глубиной более: | 0,25 мм для муфт исполнения 1 и 2 ; 0,13 мм для муфт исполнения 3 согласно ГОСТ 13877-96 или стандарта API Spec 11В
3.5 | Резьба муфт | накатанная с фосфатным покрытием
3.6 | Несоосность резьбы муфты относительно продольной оси муфты | не более 0,5 мм
3.7 | Вероятность безотказной работы, млн.циклов | Не менее 5 млн. циклов
3.8 | Срок службы | Не менее 5,5 лет
3.9 | Гарантийный срок службы | не менее 12 месяцев, начиная с первого дня спуска в эксплуатацию
3.10 | Конструкция должна соответствовать | Согласно ГОСТ 31825-2012 или стандарту API Spec 11В
3.11 | Маркировка | Согласно ГОСТ 31825-2012 или стандарту API Spec 11В
4 | Центраторы
4.1 | Исполнение | Должны обеспечивать надежное крепление к телу штанги (исключать продольное перемещение)
4.2 | Гарантированная наработка до полного износа (истирания), сут | Не менее 400сут
4.3 | Требования к надежности | Не должны разрушаться (крошиться) при эксплуатации и монтаже. Конструкция и материал изготовления должны обеспечивать минимальное трение об внутреннюю часть колонны НКТ
4.4 | Прочность на скол и разрушение | не менее 9 МПа
4.5 | Расстояние между центраторами, мм | Равномерно по телу. Минимальное расстояние от муфты не более 600 мм
4.6 | Морозостойкость | до - 40ºС
4.7 | Рабочая температура | не более 120ºС
4.8 | Длина центратора, мм | 80-120
4.9 | Диаметр центратора, мм | 56
4.10 | Вес центратора, грамм | не более 200