## Титульный лист
ПРИЛОЖЕНИЕ 15 К ЕДИНЫМ ТЕХНИЧЕСКИМ ТРЕБОВАНИЯМ КОМПАНИИ № П1-01.05 М-0005 «ТЕХНИЧЕСКИЕ ТРЕБОВАНИЯ К УЭЦН, ШСНУ, НКТ И ДРУГОМУ ОБОРУДОВАНИЮ ДЛЯ ДОБЫЧИ НЕФТИ» ВЕРСИЯ 6 ИЗМ. 3
ТЕХНИЧЕСКИЕ ТРЕБОВАНИЯ К НАСОСНО-КОМПРЕССОРНЫМ ТРУБАМ

## ЕТТ НКТ
НАСОСНО-КОМПРЕССОРНЫЕ ТРУБЫ технические требования
№ п/п | Требования/параметры | НАСОСНО-КОМПРЕССОРНЫЕ ТРУБЫ
|  | К-1 | К-2 | К-3 | П-1
1 | Общие требования | Трубы бесшовные или электросварные прямошовные с муфтовыми соединениями без высадки, с наружной высадкой и с безмуфтовым соединением условным диаметром от 26,7 до 114,3 мм и толщиной стенки от 2,87 до 16 мм должны соответствовать требованиям ГОСТ 31446-2017
2 | Характеристика нефтепромысловой среды | Перекачиваемая среда – многофазная, состоящая из нефти, газа (свободного и растворенного в жидкой среде), воды и механических примесей, со следующими характеристиками: средняя температура в пластовых условиях - 10-150С; плотность нефти - 750-1100 кг/м3; плотность воды - 1000-1200 кг/м3; содержание по массе Н2О до 100%; незначительное содержание Н2S и CO2, содержание механических примесей от 100 до 3000 мг/л. | Перекачиваемая среда – многофазная, состоящая из нефти, газа (свободного и растворенного в жидкой среде), воды и механических примесей, со следующими характеристиками: средняя температура в пластовых условиях - 10-150С; плотность нефти - 750-1100 кг/м3; плотность воды - 1000-1200 кг/м3; содержание по массе Н2О до 100%; парциальное давление CO2 от 0,5 до 50 атм и Н2S до 0,005 атм, содержание механических примесей от 100 до 3000 мг/л. (нержавеющая сталь с содержанием хрома ) | Перекачиваемая среда – многофазная, состоящая из нефти, газа (свободного и растворенного в жидкой среде), воды и механических примесей, со следующими характеристиками: средняя температура в пластовых условиях - 60-150С; плотность нефти - 750-1100 кг/м3; плотность воды 1000-1200 кг/м3; содержание по массе Н2О до 100%; парциальное давление CO2 от 0,5 до 50 атм и Н2S до 0,05 атм, содержание механических примесей от 100 до 3000 мг/л. (нержавеющая сталь с с содержанием хрома более 12%, никеля от 5% и молибдена 1,5%) | Перекачиваемая среда – многофазная, состоящая из нефти, газа (свободного и растворенного в жидкой среде), воды и механических примесей, со следующими характеристиками: средняя температура в пластовых условиях - 60-150С; плотность нефти - 750-1100 кг/м3; плотность воды 1000-1100 кг/м3; содержание по массе Н2О до 100%; незначительное содержание Н2S и CO2, содержание механических примесей от 100 до 3000 мг/л. АСПО - до 40%
3 | Способ производства труб | Бесшовные или электросварные. Для ОАО "Удмуртнефть" бесшовные. | Бесшовные | Бесшовные | Бесшовные
4 | Гарантия завода-изготовления | Гарантия завода-изготовителя НКТ: по количеству СПО с фосфатированной муфтой на 6 СПО, с оцинкованной муфтой на 10 СПО, с высаженными наружу концами на 20 СПО; по сроку эксплуатации 18 месяцев наработки с момента ввода в эксплуатацию или 24 месяца с момента поставки (30 месяцев для АО "Ванкорнефть", АО "Верхнечонскнефтегаз", ПАО "Восточно-Сибирская нефтегазовая компания", ООО "РН-Сахалинморнефтегаз") в зависимости какое из условий наступит ранее, при соблюдении требований РД 39-136-95.
5 | Срок службы | 84 мес.
6 | Уровень требований к продукции | PSL-2 по ГОСТ 31446-2017
7 | Требование по длине НКТ | Трубы изготавливаются длиной 10+0,5 м, допускается объём поставки до 10% труб длиной от 9,5м до 10м. Для труб размерами 73,02х7,01мм, 88,9х7,34мм, 88,9х8,0мм, 114,3х6,88мм, 114,3х7,0мм длина труб 9,5-10,5м. Длина трубы измеряется от свободного торца муфты до конца сбега резьбы противоположного конца трубы. Точность измерения длин труб должна составлять +0,03м.
8 | Требование по толщине стенки трубы | Предельное минусовое отклонение толщины стенки труб не должно превышать 10% от номинальной толщины. Предельное плюсовое отклонение толщины стенки должно быть ограничено допустимыми отклонениями массы. Толщина стенки в переходной части всех труб с высаженными наружу концами не должна быть менее минимально допустимой толщины стенки гладкой части трубы.
9 | Химический состав стали труб и муфт | По ГОСТ 31446-2017 со следующим ограничением по массовой доли серы и фосфора в стали: не должна быть более 0,025% каждого, если не предусмотрены более низкие значения. Для труб из стали с содержанием хрома 1% (min Cr-0,85%), 3% (min Cr-2,5%), 5% (min Cr-4,5%), 9% (min Cr-8,0%), 13% (min Cr-12,0%).
10 | Загрязненность металла труб и муфт неметаллическими включениями (ОС, ОТ, СП, СХ, СН, С) | Не должна превышать: для К1 – 3,5 балла по каждому виду включений; для К2, К3 – 2,5 балла по каждому виду включений; Загрязнённость стали неметаллическими включениями должна контролироваться по ГОСТ 1778-70 (методом Ш-6).
11 | Механические свойства | По ГОСТ 31446-2017, со следующим ограничением для группы прочности N80: термическая обработка проводится по режимам для получения максимально возможного уровня механических свойств (предел текучести не менее 650МПа). Механические свойства трубы для групп прочности N80 Q и выше должны соответствовать на всю толщину стенки и длину. Для электросварных труб группы прочности К72 временное сопротивление не менее 595Мпа.
12 | Термообработка | В соответствии с требованиями ГОСТ 31446-2017. Трубы групп прочности J55, K72, N80 тип 1, N80 тип Q допускается поставлять без отдельной термической обработки при условии обеспечения механических свойств в соответствии с требованиями ГОСТ 31446-2017. Для электросварных труб группы прочности К72 допускается локальная термообработка сварного соединения с получением требуемых технических характеристик и прочностных свойств.
13 | Испытания на ударный изгиб | Испытания на ударный изгиб должны проводиться в соответствии с требованиями ГОСТ Р 31446-2017. Температура испытания должна быть минус 20°C.
14 | Неразрушающий контроль | Все трубы должны быть подвергнуты ультразвуковому или магнитоиндукционному контролю для выявления продольных и поперечных дефектов на наружной и внутренней поверхностях, толщинометрии. Ультразвуковая дефектоскопия: риска прямоугольного профиля на наружной поверхности, параллельная оси образца длина - 50 min, глубина, % (от номинальной толщины стенки) - 5,0±0,75, но не менее 0,3±0,05мм, ширина - 1,0 max. Магнитоиндукционная дефектоскопия: сквозное отверстие в стенке, перпендикулярное оси образца - 1,6мм. Концы труб, не контролируемые автоматизированными дефектоскопическими установками, должны быть проверены на наличие дефектов на наружной и внутренней поверхности с помощью магнитопорошкового метода или любым другим методом дефектоскопии, допускается их отрезка.
15 | Резьба ниппеля и муфты | Резьба ниппеля и муфты должна изготавливаться в соответствии с требованиями ГОСТ 633-80, при этом расчет предельной нагрузки производить в соответствии с требованиями РД 39-0147014-0002-89 "Инструкция по расчету колонн насосно-компрессорных труб". Предельные отклонения по резьбовому калибру: натяга треугольной закругленной резьбы ниппеля (плюсовой допуск Р1; минусовой допуск (Р1-1,0мм)), муфты (А±2,0мм); длины треугольной закругленной резьбы ниппеля +/-P1). Рекомендуется проведение упрочнения поверхностного слоя металла резьбы труб ультразвуковым или механическим методом (твердость упрочненного поверхностного слоя резьбы не ниже 35-55HRC, толщина упрочненного слоя не менее 10-15мкм в зависимости от группы прочности трубы). Данные требования не распространяется на резьбы типа "Премиум".
16 | Свинчивание муфт | Трубы и муфты к ним должны изготовляться из стали одной и той же группы прочности и быть одного типа материального исполнения. При свинчивании вручную оцинкованных или фосфатированных муфт с трубами натяг должен быть равен величине А (см. черт. 6 и табл. 10 и 11 ГОСТ 633-80). Предельные отклонения...±Р1. Допускается подбор муфт и концов труб по натягу. После свинчивания трубы и муфты на станке торец муфты должен совпадать с концом сбега резьбы на трубе (см. черт. 6 ГОСТ 633-80). Предельные отклонения...±Р1. Требование не распространяется на резьбы типа "Премиум".
17 | Требования к изготовлению муфт | Для АО "Томскнефть" ВНК, АО "Ванкорнефть", ОАО "Удмуртнефть" - муфта НКТ с номинальным наружным диаметром от 60,32мм до 114,3мм должны изготавливаться с наружной фаской 20°+ 5° с обоих сторон муфты. Для ООО "РН-Юганскнефтегаз" - муфта НКТ с номинальным наружным диаметром 60,32мм должны изготавливаться с наружной фаской 20°+ 5° с обеих сторон муфты.
18 | Требования к поверхности трубы и муфты | Поверхность труб и муфт должна быть очищена от осыпавшейся окалины. Не допускается наличие осыпавшейся окалины в стадии поставки. Для электросварных груб наружный и внутренний грат должны быть удалены заподлицо с основным металлом. Допускается наличие у труб внутреннего грата высотой не более 0,38 мм.
19 | Гидравлическое испытание | Время выдержки трубы под внутренним испытательным давлением не менее 10секунд, при этом падение давления не допускается.
20 | Покрытие | Для АО "Ванкорнефть", АО "Верхнечонскнефтегаз", АО "Восточно-Сибирская нефтегазовая компания", ООО "РН-Сахалинморнефтегаз" трубы поставляются с любым внутренним покрытием, исключающим воздействие коррозии при их транспортировке и хранении в течение 6 месяцев. |  |  | Наружное покрытие соответствует К-1, внутреннее покрытие: 1. Коэффициент температурного расширения (КТР) отличающийся от металла трубы не более чем на 15 % (в диапазоне -50 до +200 град. С) 2. Температурная стойкость не менее +200 град.С 3. Твердость по Моосу не менее 5 ед. 4. Сцепляемость АСПО с поверхностью не более чем сцепляемость с силикатно-эмалевым покрытием
21 | Консервация резьбы ниппеля и муфты | Поставка с нанесением на свободную резьбу ниппеля и муфты резьбоуплотнительной смазки РУСМА-1 или аналог. При этом гарантируется защита резьб от коррозии в течение 6 месяцев, о чем делается отметка в сертификате качества. В течение шести месяцев от даты выпуска допускается проведение первой спускоподъёмной операции без удаления заводской смазки в случае наличия заводских предохранительных деталей и отсутствия их повреждения.
22 | Маркировка НКТ | На каждой трубе наносится четкая маркировка (приложение №1) выполненная ударным или накатным способом, на расстоянии 0,9м от свободного торца муфты, высота символов маркировки 5-8мм, глубиной 0,25-0,4мм, с содержанием следующей информации: - условный диаметр*толщина стенки, мм - группа прочности - обозначения собственника ОГ ОАО "НК "Роснефть" (ЮНГ, ПНГ, Ванкор.....) - обозначение или товарный знак предприятия-изготовителя - номер трубы - длина трубы, см - дата изготовления (месяц, год) - на трубах из стали с содержанием хрома 1%,3%,5% и т.д. делается дополнительная условная маркировка на теле трубы : «Х1» для 1% хрома , «Х3» для 3% хрома и т.д. Также на каждой трубе наносится четкая маркировка устойчивой светлой краской в продольном направлении, высота символов маркировки 20-50мм, с содержанием следующей информации: - номер пакета труб - номер трубы - условный диаметр, мм - толщина стенки, мм - группа прочности - обозначение или товарный знак предприятия-изготовителя - дата изготовления (месяц, год) - на трубах из стали с содержанием хрома 1%,3%,5% и т.д. делается дополнительная условная маркировка : «Х1» для 1% хрома , «Х3» для 3% хрома и т.д. Номера пакетов труб и номера труб не должны повторяться в течении календарного года.
23 | Маркировка муфт | Маркировка наносится по телу муфты (приложение №1) ударным или накатным способом, с указанием следующей информации: - группа прочности - обозначение или товарный знак предприятия-изготовителя - дата изготовления (месяц, год) - на муфтах из стали с содержанием хрома 1%,3%,5% и т.д. делается дополнительная условная маркировка на теле муфты : «Х1» для 1% хрома , «Х3» для 3% хрома и т.д. Высота символов 5-8мм, глубиной 0,25-0,4мм.
24 | Упаковка, транспортирование и хранение | Упаковку НКТ производить в пакеты шестигранной формы, количество труб в пакетах Ø48,26 – 63 шт.; Ø60,32 – 37 шт.; Ø 73 мм – 37 шт.; Ø 89 мм – 19 шт. или 24 шт.; Ø 114,3 мм – 19 шт., обеспечить поставку новых НКТ с транспортировочными хомутами или текстильными стропами, установленными с ниппельной и муфтовой стороны пакета НКТ, предназначенных для приподъёма пакета НКТ и возможности подвода стальных стропов, длина транспортировочных хомутов не должна позволять их одновременное зацепление за крюк грузоподъёмного средства. При упаковке труб в пакеты муфты на трубах должны быть сориентированы в одну сторону. К пакету труб надежно крепить информационные бирки с двух сторон пакета, исключающей её потерю при транспортировке. Остальные требования к упаковке, транспортированию и хранению в соответствии с ГОСТ 10692-2015. Упаковочная тара является не возвратной.
25 | Информационная бирка | Должна содержать следующую информация: - номер заказа - обозначение или товарный знак предприятия-изготовителя - диаметр и толщину стенки, мм - группа прочности - тип соединения - номер партии - номер пакета труб (индивидуальный для каждого пакета) - диапазон номеров труб в пакете в соответствии с сертификатом качества - количество труб в пакете - общий метраж труб в пакете, м - вес нетто, брутто, кг - дата изготовления (месяц, год) Информация должна быть четкой и читаемой.
26 | Сертификат качества | Должен содержать следующую информацию: - номер заказа - информацию о грузоотправителе и грузополучателе - обозначение или товарный знак предприятия-изготовителя - диаметр и толщину стенки, мм - группу прочности - тип резьбового соединения - номера плавок, номера партий - тип покрытия (внутреннего, наружного), при наличии - номера пакетов труб (индивидуальный для каждого пакета) и диапазон номеров труб в каждом пакете - механические свойства и вид термообработки - марку стали и химический состав стали - муфта фосфатированная (оцинкованная, с содержанием хрома) - марку резьбоуплотнительной смазки - общее количество труб и информацию по количеству труб в каждом пакете - общий метраж труб и информацию по общему метражу каждого пакета труб, м - общий вес и вес каждого пакета труб, кг - дата изготовления, результаты контроля качества, запись о соответствии требованиям настоящих Единых технических требований обязательна. Сертификат качества предоставляться заказчику в бумажном виде, а по запросу также предоставляется в электронном виде. Дополнительно по запросу к сертификату качества прилагается реестр номеров труб с указанием их длин, реестр номеров труб предоставляется заказчику только в электронном виде. Адрес электронной почты указывается в заказе на трубы.
27 | Остальные требования | В соответствии с ГОСТ 31446-2017

## Приложение 1
Приложение 1.
Пример маркировки труб
маркировка клеймением на трубе (место маркировки на трубе подчеркнуто светлой краской):
89 - условный диаметр трубы
7 34 - толщина стенки в миллиметрах
N80Q - условное обозначение группы прочности N80 тип Q
ЮНГ - обозначение собственника ДО ОАО "НК "Роснефть" (ЮНГ, ПНГ, Ванкор...)
(тов. знак) - товарный знак завода-изготовителя
25623 - номер трубы
1020 - длина трубы, см
06 14 - дата изготовления (06-месяц и 14-год)
Х1 - содержание хрома в стали 1%
маркировка клеймением на муфте
N80Q - условное обозначение группы прочности N80 тип Q
(тов. знак) - товарный знак завода-изготовителя
06 14 - дата изготовления (06-месяц и 14-год)
Х1 - содержание хрома в стали 1%
маркировка краской на трубе
123654 - номер пакета труб
25623 - номер трубы
89 - условный диаметр трубы
7 34 - толщина стенки в миллиметрах
N80Q - условное обозначение группы прочности N80 тип Q
(завод) - обозначение завода-изготовителя
06 14 - дата изготовления (06-месяц и 14-год)
Х1 - содержание хрома в стали 1%
Номера пакетов труб и номера труб не должны повторятся в течении календарного года.
89 7 34 NQ ЮНГ (тов. знак) 25623 1020 06 14 Х1
N80Q (тов. знак)
06.14
Х1
≥ 900 мм
≤ 1500 мм
123654 25623 89 7 34 N80Q (завод) 06 14 Х1